## Perfil
Nombre de escuela: | Santa Teresa |  | ENSAYO DCP
Localización: | Cóbano, Puntarenas |  | DATOS DE CAMPO
Longitud a intervenir: | 143,5 mts |  | N° Golpes | Lectura | Acumulado |  | ENSAYO DCP
Ubicación: | N 9°38´21,7´´ | W 85°09´48,7´´ | 0 | 41 | 0
|  |  | 5 | 77 | 36
|  |  | 5 | 109 | 68
|  |  | 3 | 130 | 89
|  |  | 3 | 151 | 110
|  |  | 3 | 163 | 122
|  |  | 3 | 173 | 132
|  |  | 3 | 185 | 144
|  |  | 3 | 200 | 159
|  |  | 3 | 218 | 177
|  |  | 3 | 234 | 193
|  |  | 3 | 248 | 207
|  |  | 3 | 260 | 219
|  |  | 3 | 269 | 228
|  |  | 3 | 277 | 236
|  |  | 3 | 286 | 245
|  |  | 5 | 300 | 259
Descripción de sitio: | Este tramo cuenta con una capa de sello asfáltico (5cm) construida con emulsión de rompimiento lento, la misma fue colocada el año anterior y muestra ya signos de deterioro. Es posible que en un corto plazo se presenten mayores daños en este tramo. El tránsito se califica como considerable con alta presencia de vehiculos livianos, motocicletas, cuadraciclos y vehiculos de carga (repartidores). Es notable tambien la gran presencia de peatones en la zona. |  | 5 | 315 | 274
|  |  | 5 | 336 | 295
|  |  | 5 | 369 | 328
|  |  | 3 | 388 | 347
|  |  | 3 | 411 | 370
|  |  | 1 | 420 | 379
|  |  | 1 | 429 | 388
|  |  | 1 | 436 | 395 |  | Los resultados muestran una división entre las condiciones de los primeros 23cm de material y el resto de la estructura, esta primera capa cuenta con valores de CBR promedio de 50% lo cual indica que se cuenta con una capa de material granular con algún nivel de compactación (base posiblemente). posterior a esta capa se tiene un suelo con mezcla de arena y limos (a confirmar por laboratorio) con capacidades de soporte CBR promedio de 25% y 5000psf. La condición de estos materiales implicaría intervenciones leves en vista de sus capacidades de soporte actuales.
|  |  | 1 | 444 | 403
|  |  | 1 | 453 | 412
|  |  | 1 | 461 | 420
|  |  | 1 | 470 | 429
Fotografías:
CONTEO DE TRANSITO
|  |  |  | UBICACIÓN | TOTAL | CLASIFICACION MOPT | [11 empty] | % PESADOS
[6 empty] | MOTOS | AUTOMOVIL |  | C2, C2+, BUS | C3 | C4 | T2-S1 | T2-S2 | T3-S2 | T3-S3 | T3-S3-S3 | T3-S5-S3
CLASIFICACION ARX
[6 empty] | LIVIANOS |  |  | MEDIANOS |  |  | PESADOS
[6 empty] | CLS1 | CLS2 | CLS3 | CLS4 | CLS5 | CLS6 | CLS7 | CLS8 | CLS9 | CLS10 | CLS11 | CLS12
|  |  |  | Santa Teresa, Frente a Escuela | 3905 | 1890 | 1771 | 35 | 141 | 8 | 43 | 1 | 4 | 1 | 8 | 2 | 1 | 0.4353%
GRANULAR
SUELO

## DCP
SANTA TERESA
DATOS DE CAMPO
N° Golpes | Lectura | Acumulado
0 | 41 | 0
5 | 77 | 36
5 | 109 | 68
3 | 130 | 89
3 | 151 | 110
3 | 163 | 122
3 | 173 | 132
3 | 185 | 144
3 | 200 | 159
3 | 218 | 177
3 | 234 | 193
3 | 248 | 207
3 | 260 | 219
3 | 269 | 228
3 | 277 | 236
3 | 286 | 245
5 | 300 | 259
5 | 315 | 274
5 | 336 | 295
5 | 369 | 328
3 | 388 | 347
3 | 411 | 370
1 | 420 | 379
1 | 429 | 388
1 | 436 | 395 | Los resultados muestran una división entre las condiciones de los primeros 23cm de material y el resto de la estructura, esta primera capa cuenta con valores de CBR promedio de 50% lo cual indica que se cuenta con una capa de material granular con algún nivel de compactación (base posiblemente). posterior a esta capa se tiene un suelo con mezcla de arena y limos (a confirmar por laboratorio) con capacidades de soporte CBR promedio de 25% y 5000psf. La condición de estos materiales implicaría intervenciones leves en vista de sus capacidades de soporte actuales.
1 | 444 | 403
1 | 453 | 412
1 | 461 | 420
1 | 470 | 429
GRANULAR
SUELO
Note on A4: Check type hammer used in box above. If both hammers were used Type: " 1 " for 17.6 lb hammer " 2 " for 10.1 lb hammer

## Conteo Transito
CONTEO | UBICACIÓN | TOTAL | CLASIFICACION MOPT | [11 empty] | % PESADOS
|  |  | MOTOS | AUTOMOVIL |  | C2, C2+, BUS | C3 | C4 | T2-S1 | T2-S2 | T3-S2 | T3-S3 | T3-S3-S3 | T3-S5-S3
CLASIFICACION ARX
|  |  | LIVIANOS |  |  | MEDIANOS |  |  | PESADOS
|  |  | CLS1 | CLS2 | CLS3 | CLS4 | CLS5 | CLS6 | CLS7 | CLS8 | CLS9 | CLS10 | CLS11 | CLS12
1 | Santa Teresa, Frente a Escuela | 3905 | 1890 | 1771 | 35 | 141 | 8 | 43 | 1 | 4 | 1 | 8 | 2 | 1 | 0.4353%