## Perfil
Nombre de escuela: | Malpais |  | MALPAIS
Localización: | Cóbano, Puntarenas |  | DATOS DE CAMPO
Longitud a intervenir: | 169 metros |  | N° Golpes | Lectura | Acumulado |  | ENSAYO DCP
Ubicación: | N 9°36´00,0´ | W 85°08´29,9´´ | 0 | 43 | 0
|  |  | 5 | 93 | 50
|  |  | 3 | 114 | 71
|  |  | 3 | 133 | 90
|  |  | 3 | 153 | 110
|  |  | 3 | 169 | 126
|  |  | 3 | 186 | 143
|  |  | 3 | 202 | 159
|  |  | 3 | 220 | 177
|  |  | 3 | 237 | 194
|  |  | 3 | 258 | 215
|  |  | 3 | 278 | 235
|  |  | 3 | 298 | 255
|  |  | 3 | 321 | 278
|  |  | 3 | 344 | 301
|  |  | 3 | 365 | 322
|  |  | 2 | 384 | 341
Descripción de sitio: | Se logró identificar una capa de 32cm de material de lastre mezclado con arena compactada, esta capa se ubica sobre un material de arena suelta, esta condición es esperable en vista de la cercanía con la costa. El transito en esta vía es bajo y se limita principalmente a vehiculos livianos y motocicletas. |  | 2 | 401 | 358
|  |  | 2 | 419 | 376
|  |  | 2 | 439 | 396
|  |  | 2 | 456 | 413
|  |  | 2 | 474 | 431
|  |  | 2 | 491 | 448
|  |  | 2 | 509 | 466
|  |  | 2 | 524 | 481 |  | En este sitio se logró identificar una capa de material de lastre combinado con arena compactada, los valores de CBR oscilan en esa capa entre 30-60% mostrando poca deformación por el tránsito bajo que utiliza la vía. En la capa inferior se tiene una arena suelta con valores de CBR entre 20-25%. los valores de capacidad soportante de esta última capa son cercanos a 4500psf.
|  |  | 2 | 540 | 497
|  |  | 2 | 556 | 513
|  |  | 2 | 573 | 530
|  |  | 2 | 588 | 545
Fotografías:
CONTEO DE TRANSITO
|  |  |  | Start Time | Clase 1 | Clase 2 | Clase 3 | Clase 4 | Clase 5 | Total
[5 empty] | Bicicletas-Motos | Livianos-PickUp | Camion C2+ | Camion C2,C3,C4,BUS | Camion T3-S2 y Mayores
|  |  |  | 18:00 | 4 | 12 | 1 | 0 | 0 | 17
|  |  |  | 19:00 | 4 | 4 | 0 | 0 | 0 | 8
|  |  |  | 20:00 | 3 | 3 | 0 | 0 | 0 | 6
|  |  |  | 21:00 | 1 | 1 | 0 | 0 | 0 | 2
|  |  |  | 22:00 | 0 | 1 | 0 | 0 | 0 | 1
|  |  |  | 23:00 | 0 | 4 | 0 | 0 | 0 | 4
|  |  |  | 02/11/15 | 0 | 0 | 0 | 0 | 0 | 0
|  |  |  | 01:00 | 0 | 1 | 0 | 0 | 0 | 1
|  |  |  | 02:00 | 0 | 1 | 0 | 0 | 0 | 1
|  |  |  | 03:00 | 0 | 0 | 0 | 0 | 0 | 0
|  |  |  | 04:00 | 0 | 0 | 0 | 0 | 0 | 0
|  |  |  | 05:00 | 1 | 0 | 0 | 0 | 0 | 1
|  |  |  | 06:00 | 4 | 8 | 1 | 0 | 0 | 13
|  |  |  | 07:00 | 6 | 8 | 0 | 0 | 0 | 14
|  |  |  | 08:00 | 7 | 6 | 0 | 0 | 0 | 13
|  |  |  | 09:00 | 2 | 10 | 0 | 0 | 0 | 12
|  |  |  | 10:00 | 2 | 11 | 0 | 0 | 0 | 13
|  |  |  | 11:00 | 3 | 13 | 0 | 0 | 0 | 16
|  |  |  | 12 p.m. | 3 | 14 | 0 | 0 | 0 | 17
|  |  |  | 13:00 | 11 | 18 | 0 | 0 | 0 | 29
|  |  |  | 14:00 | 3 | 13 | 0 | 0 | 0 | 16
|  |  |  | 15:00 | 4 | 8 | 0 | 0 | 0 | 12
|  |  |  | 16:00 | 3 | 9 | 1 | 0 | 0 | 13
|  |  |  | Total | 61 | 145 | 3 | 0 | 0 | 209
|  |  |  | Porcentaje | 29.19% | 69.38% | 1.435% | 0% | 0%
|  |  |  | TPD/TPDA | [5 empty] | 218
ARENA COMPACTADA
ARENA SUELTA

## DCP
MALPAIS
DATOS DE CAMPO
N° Golpes | Lectura | Acumulado
0 | 43 | 0
5 | 93 | 50
3 | 114 | 71
3 | 133 | 90
3 | 153 | 110
3 | 169 | 126
3 | 186 | 143
3 | 202 | 159
3 | 220 | 177
3 | 237 | 194
3 | 258 | 215
3 | 278 | 235
3 | 298 | 255
3 | 321 | 278
3 | 344 | 301
3 | 365 | 322
2 | 384 | 341
2 | 401 | 358
2 | 419 | 376
2 | 439 | 396
2 | 456 | 413
2 | 474 | 431
2 | 491 | 448
2 | 509 | 466
2 | 524 | 481 | En este sitio se logró identificar una capa de material de lastre combinado con arena compactada, los valores de CBR oscilan en esa capa entre 30-60% mostrando poca deformación por el tránsito bajo que utiliza la vía. En la capa inferior se tiene una arena suelta con valores de CBR entre 20-25%. los valores de capacidad soportante de esta última capa son cercanos a 4500psf.
2 | 540 | 497
2 | 556 | 513
2 | 573 | 530
2 | 588 | 545
ARENA COMPACTADA
ARENA SUELTA
Note on A4: Check type hammer used in box above. If both hammers were used Type: " 1 " for 17.6 lb hammer " 2 " for 10.1 lb hammer

## Conteo Transito
Start Time | Clase 1 | Clase 2 | Clase 3 | Clase 4 | Clase 5 | Total
| Bicicletas-Motos | Livianos-PickUp | Camion C2+ | Camion C2,C3,C4,BUS | Camion T3-S2 y Mayores
18:00 | 4 | 12 | 1 | 0 | 0 | 17
19:00 | 4 | 4 | 0 | 0 | 0 | 8
20:00 | 3 | 3 | 0 | 0 | 0 | 6
21:00 | 1 | 1 | 0 | 0 | 0 | 2
22:00 | 0 | 1 | 0 | 0 | 0 | 1
23:00 | 0 | 4 | 0 | 0 | 0 | 4
02/11/15 | 0 | 0 | 0 | 0 | 0 | 0
01:00 | 0 | 1 | 0 | 0 | 0 | 1
02:00 | 0 | 1 | 0 | 0 | 0 | 1
03:00 | 0 | 0 | 0 | 0 | 0 | 0
04:00 | 0 | 0 | 0 | 0 | 0 | 0
05:00 | 1 | 0 | 0 | 0 | 0 | 1
06:00 | 4 | 8 | 1 | 0 | 0 | 13
07:00 | 6 | 8 | 0 | 0 | 0 | 14
08:00 | 7 | 6 | 0 | 0 | 0 | 13
09:00 | 2 | 10 | 0 | 0 | 0 | 12
10:00 | 2 | 11 | 0 | 0 | 0 | 13
11:00 | 3 | 13 | 0 | 0 | 0 | 16
12 p.m. | 3 | 14 | 0 | 0 | 0 | 17
13:00 | 11 | 18 | 0 | 0 | 0 | 29
14:00 | 3 | 13 | 0 | 0 | 0 | 16
15:00 | 4 | 8 | 0 | 0 | 0 | 12
16:00 | 3 | 9 | 1 | 0 | 0 | 13
Total | 61 | 145 | 3 | 0 | 0 | 209
Porcentaje | 29.19% | 69.38% | 1.435% | 0% | 0%
TPD/TPDA | [5 empty] | 218