## Perfil
Nombre de escuela: | Delicias |  | DELICIAS
Localización: | Cóbano, Puntarenas |  | DATOS DE CAMPO
Longitud a intervenir: | 257,5 metros |  | N° Golpes | Lectura | Acumulado |  | ENSAYO DCP
Ubicación: | N 9°39´23,7´´ | W 85°05´49,1´´ | 0 | 32 | 0
|  |  | 5 | 71 | 39
|  |  | 3 | 88 | 56
|  |  | 3 | 106 | 74
|  |  | 2 | 124 | 92
|  |  | 2 | 147 | 115
|  |  | 2 | 181 | 149
|  |  | 1 | 202 | 170
|  |  | 1 | 221 | 189
|  |  | 1 | 240 | 208
|  |  | 1 | 262 | 230
|  |  | 1 | 287 | 255
|  |  | 1 | 316 | 284
|  |  | 1 | 344 | 312
|  |  | 1 | 371 | 339
|  |  | 1 | 398 | 366
|  |  | 1 | 425 | 393
Descripción de sitio: | En este punto se tiene una condición de escaso material de lastre en la superficie de ruedo que se apoya sobre un material de tipo limoso (a confirmar por el laboratorio) de color rojizo. Este muestra una resistencia limitada. El transito por el sitio es moderado-bajo con presencia predominante de vehiculos livianos. |  | 1 | 457 | 425
|  |  | 1 | 491 | 459
|  |  | 1 | 526 | 494
|  |  | 1 | 559 | 527
|  |  | 1 | 591 | 559
|  |  | 1 | 621 | 589
|  |  | 1 | 649 | 617
|  |  | 1 | 682 | 650 |  | El ensayo demuestra que posterior a los primeros 8,5cm de lastre se tiene un material en apariencia de suelo tipo limoso cuya capacidad de soporte es relativamente baja (valores de CBR oscilan entre 4-8%) lo cual es normal para este tipo de suelo. La capacidad de soporte de este suelo muestra valores de 1700psf en promedio para esta capa con lo cual sería necesario agregar material granular de previo a la colocacion de cualquier material de sello o carpeta.
|  |  | 1 | 717 | 685
|  |  | 1 | 758 | 726
|  |  | 1 | 797 | 765
|  |  | 1 | 833 | 801
Fotografías:
CONTEO DE TRÁNSITO
|  |  |  | Start Time | Clase 1 | Clase 2 | Clase 3 | Clase 4 | Clase 5 | Total
[5 empty] | Bicicletas-Motos | Livianos-PickUp | Camion C2+ | Camion C2,C3,C4,BUS | Camion T3-S2 y Mayores
|  |  |  | 09:00 | 13 | 35 | 1 | 0 | 0 | 49
|  |  |  | 10:00 | 13 | 48 | 2 | 0 | 0 | 63
|  |  |  | 11:00 | 7 | 30 | 2 | 1 | 1 | 41
|  |  |  | 12 p.m. | 10 | 42 | 1 | 0 | 0 | 53
|  |  |  | 13:00 | 9 | 28 | 0 | 0 | 0 | 37
|  |  |  | 14:00 | 13 | 27 | 2 | 0 | 0 | 42
|  |  |  | 15:00 | 15 | 29 | 3 | 0 | 0 | 47
|  |  |  | 16:00 | 10 | 38 | 2 | 0 | 0 | 50
|  |  |  | 17:00 | 13 | 31 | 0 | 0 | 0 | 44
|  |  |  | 18:00 | 8 | 24 | 1 | 0 | 0 | 33
|  |  |  | 19:00 | 3 | 8 | 1 | 0 | 0 | 12
|  |  |  | 20:00 | 0 | 14 | 1 | 0 | 0 | 15
|  |  |  | 21:00 | 3 | 9 | 0 | 0 | 0 | 12
|  |  |  | 22:00 | 6 | 5 | 0 | 0 | 0 | 11
|  |  |  | 23:00 | 0 | 0 | 0 | 0 | 0 | 0
|  |  |  | 02/12/15 | 0 | 0 | 0 | 0 | 0 | 0
|  |  |  | 01:00 | 0 | 1 | 0 | 0 | 0 | 1
|  |  |  | 02:00 | 0 | 0 | 0 | 0 | 0 | 0
|  |  |  | 03:00 | 0 | 0 | 0 | 0 | 0 | 0
|  |  |  | 04:00 | 1 | 2 | 0 | 0 | 0 | 3
|  |  |  | 05:00 | 2 | 3 | 0 | 0 | 0 | 5
|  |  |  | 06:00 | 8 | 20 | 0 | 0 | 0 | 28
|  |  |  | 07:00 | 7 | 29 | 1 | 0 | 0 | 37
|  |  |  | Total | 141 | 423 | 17 | 1 | 1 | 583
|  |  |  | Porcentaje | 24.19% | 72.56% | 2.916% | 0.1715% | 0.1715%
|  |  |  | TPD/TPDA | [5 empty] | 622
GRANULAR
SUELO

## DCP
DELICIAS
DATOS DE CAMPO
N° Golpes | Lectura | Acumulado
0 | 32 | 0
5 | 71 | 39
3 | 88 | 56
3 | 106 | 74
2 | 124 | 92
2 | 147 | 115
2 | 181 | 149
1 | 202 | 170
1 | 221 | 189
1 | 240 | 208
1 | 262 | 230
1 | 287 | 255
1 | 316 | 284
1 | 344 | 312
1 | 371 | 339
1 | 398 | 366
1 | 425 | 393
1 | 457 | 425
1 | 491 | 459
1 | 526 | 494
1 | 559 | 527
1 | 591 | 559
1 | 621 | 589
1 | 649 | 617
1 | 682 | 650 | El ensayo demuestra que posterior a los primeros 8,5cm de lastre se tiene un material en apariencia de suelo tipo limoso cuya capacidad de soporte es relativamente baja (valores de CBR oscilan entre 4-8%) lo cual es normal para este tipo de suelo. La capacidad de soporte de este suelo muestra valores de 1700psf en promedio para esta capa con lo cual sería necesario agregar material granular de previo a la colocacion de cualquier material de sello o carpeta.
1 | 717 | 685
1 | 758 | 726
1 | 797 | 765
1 | 833 | 801
GRANULAR
SUELO
Note on A4: Check type hammer used in box above. If both hammers were used Type: " 1 " for 17.6 lb hammer " 2 " for 10.1 lb hammer

## Conteo Transito
Start Time | Clase 1 | Clase 2 | Clase 3 | Clase 4 | Clase 5 | Total
| Bicicletas-Motos | Livianos-PickUp | Camion C2+ | Camion C2,C3,C4,BUS | Camion T3-S2 y Mayores
09:00 | 13 | 35 | 1 | 0 | 0 | 49
10:00 | 13 | 48 | 2 | 0 | 0 | 63
11:00 | 7 | 30 | 2 | 1 | 1 | 41
12 p.m. | 10 | 42 | 1 | 0 | 0 | 53
13:00 | 9 | 28 | 0 | 0 | 0 | 37
14:00 | 13 | 27 | 2 | 0 | 0 | 42
15:00 | 15 | 29 | 3 | 0 | 0 | 47
16:00 | 10 | 38 | 2 | 0 | 0 | 50
17:00 | 13 | 31 | 0 | 0 | 0 | 44
18:00 | 8 | 24 | 1 | 0 | 0 | 33
19:00 | 3 | 8 | 1 | 0 | 0 | 12
20:00 | 0 | 14 | 1 | 0 | 0 | 15
21:00 | 3 | 9 | 0 | 0 | 0 | 12
22:00 | 6 | 5 | 0 | 0 | 0 | 11
23:00 | 0 | 0 | 0 | 0 | 0 | 0
02/12/15 | 0 | 0 | 0 | 0 | 0 | 0
01:00 | 0 | 1 | 0 | 0 | 0 | 1
02:00 | 0 | 0 | 0 | 0 | 0 | 0
03:00 | 0 | 0 | 0 | 0 | 0 | 0
04:00 | 1 | 2 | 0 | 0 | 0 | 3
05:00 | 2 | 3 | 0 | 0 | 0 | 5
06:00 | 8 | 20 | 0 | 0 | 0 | 28
07:00 | 7 | 29 | 1 | 0 | 0 | 37
Total | 141 | 423 | 17 | 1 | 1 | 583
Porcentaje | 24.19% | 72.56% | 2.916% | 0.1715% | 0.1715%
TPD/TPDA | [5 empty] | 622